## 检验报告
乐 清 市 九 洲 电 子 有 限 公 司
JZ/QR-26-01 Rev B | [5 empty] | 进 货 检 验 报 告 单 | [12 empty] | 报告编号/NO.
产品名称 |  | 插片扁护套 |  |  |  |  | 型号规格 |  | 6.3 |  | 交验数量 |  |  |  | 采购订单号 |  |  |  |  | 供方批次号/生产日期
检验依据 |  | 800-H01-20 |  |  |  |  | 供货单位 |  |  |  | 材料牌号 |  | PA66 |  | 来料批次号 |  |  |  |  | 检验日期
序号 | 检验项目 | 测量工具 | IL | n | AQL | Ac/Re | 技术要求 |  | 实测值 | [10 empty] | 最大值 | 最小值 | 判定
[9 empty] | 1 | 2 | 3 | 4 | 5 | 6 | 7 | 8 | 9 | 10 | 11～N
1 | 材质 | PA66 | [6 empty] | 依据供方材质证明书/出厂检验报告 | [10 empty] | 0 | 0 | OK
2 | 外观 | 目视 | II |  | 0.4 |  | 见卡片 |  | ok | ok | ok | ok | ok | ok | ok | ok | ok | ok | ok | 0 | 0 | OK
外观要求见检验卡，包装及标签规格应与系统要求相符
3 | 尺寸 1 | 卡尺 | S-2 | 8 | 1.5 | 0/1 | 11.8 | 0.2
-0.2
| 2 | 卡尺 | S-2 | 8 | 1.5 | 0/1 | 5.5 | 0.1
-0.1
| 3 | 卡尺 | S-2 | 8 | 1.5 | 0/1 | 10.2 | 0.2
-0.2
| 4 | 卡尺 | S-2 | 8 | 1.5 | 0/1 | 15.5 | 0.2
-0.2
| 5 | 卡尺 | S-2 | 8 | 1.5 | 0/1 | 29 | 0.2
-0.2
| 6 | 卡尺 | S-2 | 8 | 1.5 | 0/1 | 8.5 | 0.2
-0.2
| 7 | 卡尺 | S-2 | 8 | 1.5 | 0/1 | 7.3 | 0.2
-0.2
4 | 配合检查 | 试装 | S-2 | 8 | 1.5 | 0/1 | 试装 |  | ok | ok | ok | ok | ok | ok | ok | ok |  |  |  | 0 | 0 | OK
检验结论 |  |  |  | 合格 |  |  | 处置 |  | 入库 |  | 备注
检验员 |  |  |  | 季玉龙 |  |  | 审核
注1：1、采照标准：出厂检验单/材质证明书/检验基准书/进行标准样件。 2、在此表上反映实测数值为10个，如有超出部分，用实测范围。

## 技术要求
序号 | 型号规格 | 外观要求
| 800-B01-14.2 | 表面应光亮均匀，无裂纹、无毛刺等缺陷；表面镀锡
| 800-J01-01 | 制件表面光洁，色泽均匀一致，无明显水花，缩坑，熔胶，痕迹，结构完整，无明显飞边，缺料，无显著扭曲等不良现象，壳体颜色黑色，与样件对比无明显色差
| 800-I02-07 | 制件结构完整、表面光洁，无垫伤、毛刺、变形、镀层不均匀等不良现象。
| 800-I01-07 | 制件结构完整、表面光洁，无垫伤、毛刺、变形、镀层不均匀等不良现象。